## MATERIAL
Code | Specification | Mat | Type | Treat | thick1 | thick2 | Basis | Dir | Ftu | Fty | Fcy | Fsu | Fbru (e/D=1.5) | Fbru (e/D=2.0) | Fbry (e/D=1.5) | Fbry (e/D=2.0) | e | Et | Ec | G | nu | alfa
2024_Sheet_T3_0,53-3,251_A_L |  | 2024 | Sheet | T3 | 0.53 | 3.251 | A | L | 441.3 | 324.1 | 268.9 | 268.9 | 717.1 | 889.4 | 503.3 | 606.7 | - | 72395 | 73774 | 27579 | 0.33 | 2.25e-05
7050_Plate_T7451_6,35-38,1_A_L |  | 7050 | Plate | T7451 | 6.35 | 38.1 | A | L | 517.1 | 448.2 | 434.4 | 296.5 | 737.7 | 965.3 | 592.9 | 696.4 | 10 | 71016 | 73084 | 26890 | 0.33 | 2.3e-05
7050_Plate_T7451_50,83-76,2_A_L |  | 7050 | Plate | T7451 | 50.83 | 76.2 | A | L | 510.2 | 448.2 | 420.6 | 296.5 | 744.6 | 972.2 | 613.6 | 717.1 | 9 | 71016 | 73084 | 26890 | 0.33 | 2.3e-05
7050_Plate_T7451_76,2-101,6_A_L |  | 7050 | Plate | T7451 | 76.2 | 101.6 | A | L | 496.4 | 434.4 | 413.7 | 303.4 | 737.7 | 965.3 | 620.5 | 71.1 | 9 | 71016 | 73084 | 26890 | 0.33 | 2.3e-05
CuNi15Sn8_Bar_TX00_D15-D108_A_L | AIMS_02-04-002 | CuNi15Sn8 | Bar | TX00 | D15 | D108 | A | L | 900 | 760 | - | - | 1400 | - | - | - | 10 | - | - | - | - | -
15-5PH_Bar_H1025_0-254_A_L | AMS 5659 | 15-5PH | Bar | H1025 | 0 | 254 | A | L | 1069 | 1000 | 986 | 669 | 1813 | 2289 | 1455 | 1724 | 12 | 196501 | 201327 | 77221 | 0.27 | 1e-06
15-5PH_Bar_H1025_0-254_A_LT | AMS 5659 | 15-5PH | Bar | H1025 | 0 | 254 | A | LT | 1069 | 1000 | 986 | 669 | 1813 | 2289 | 1455 | 1724 | 8 | 196501 | 201327 | 77221 | 0.27 | 1e-06
15-5PH_Bar_H1025_0-254_B_L | AMS 5659 | 15-5PH | Bar | H1025 | 0 | 254 | B | L | 1089 | 1048 | 1034 | 683 | 1848 | 2337 | 1531 | 1813 | 12 | 196501 | 201327 | 77221 | 0.27 | 1e-06
15-5PH_Bar_H1025_0-254_B_LT | AMS 5659 | 15-5PH | Bar | H1025 | 0 | 254 | B | LT | 1089 | 1048 | 1034 | 683 | 1848 | 2337 | 1531 | 1813 | 8 | 196501 | 201327 | 77221 | 0.27 | 1e-06

## LUG
SHEAR PIN NLG_drag
Fsu [Mpa] | 668.8
F [N] | 6235.38
FF | 1.15
Area [mm^2] | 10.72172
Diameter | 3.694769
Sizing --> | 7.9 | *lo que está en maqueta
FEMALE LUG NLG_drag
FUL | 3741.228
FF | 1.15
Ftu | 475.7
Beta (Lug tappered angle) | 0
Theta (Load angle) | 90
D (Lug diameter) | 7.9 | *bulón+ casquillos de CRESS y de bronce
t (Lug Thickness) | 4
r (Lug radius) | 14
a (Lug eccentricity) | 14
W (Lug width) | 28
2r/d | 3.544304
Ktb (β=0 / θ=0) | 1.46411
Ktb (β=0 / θ=90) | 1.440306
Ktb (β=0;θ) | 1.440306
Ktb (β=45;θ) | 1.22066
Ktb (β;θ) | 1.440306
a/r | 1
H(θ=0) | 1
H(θ=45) | 1
H(θ=90) | 1
H(θ) | 1
Ktb | 1.440306
KBR | 1.604782
Pultimate | 24123.28
RF | 5.60692
FEMALE LUG NLG_before nerves
Force Lateral | 374.1228
Distance (arm) | 14.5
Bending Moment | 5424.78
t (Lug Thickness) | 4
W (Lug width) | 28
Inertia | 149.3333
Sigma (Bending) | 72.65331
Force Axial --> Z | 3741.228
Area Axial | 112
Sigma (Axial) | 33.40382
Force (transversal --> X) | 0
Bending Moment (vertical) | 0
Inertia (vertical) | 7317.333
Sigma (Bending, transversal)) | 0
Sigma TOTAL | 106.0571
RF | 4.485319
Shear-bending pin analysis
NAS6712 | Pultima-admisibles ultimos
Pin diameter | 7.9
Gap | 4
Female Lug distance betw lugs | 46 | *3DX
Male Lug thickness | 38 | *3DX
Female Lug thickness | 4
Pin area | 49.0167
Pin inertia | 191.1958
Arm | 15.5
Ftu (pin) | 1061.8
Fty (pin) | 986
Fsu (pin) | 668.8
Fsy (pin) | 621.0556
Applied Load | 6235.38
Bending Moment | 48324.19
Bending Stress | 998.3514
f0 (from Bruhn) | 1103
Bending allowable (Cozzone) | 1833.9
RF bending | 1.836928
Shear Stress | 63.60465
RF shear | 10.51496
FF | 1.15
RF Bending-Shear combination | 1.573499
Note on C5: Ortiz Soriano, Andres Javier [ES]: Puede ser que se tenga que dividir entre 2
Note on C8: Ortiz Soriano, Andres Javier [ES]: Este es el área que se necesita para soportar SOLAMENTE LA CORTADURA
Note on C9: Ortiz Soriano, Andres Javier [ES]: Evidentemente, el número anterior hay que redondearlo hacia arriba y con margen suficiente para posteriormente, en el último de los bloques de cálculo soportar esta cortadura + el bending
Note on C13: Berninches Pintado, Marina [ES]: 60% de la carga
Note on B73: Ortiz Soriano, Andres Javier [ES]: No se usa
Note on B74: Ortiz Soriano, Andres Javier [ES]: Ojo con esta celda. Aquí hay que poner el 100% de la carga, es decir, la carga de la orejeta macho porque en las siguientes celdas se divide entre 2 porque se analiza digamos medio pin
Note on C77: Ortiz Soriano, Andres Javier [ES]: Viene de la tabla C3.2 del Bruhn
Note on C78: Ortiz Soriano, Andres Javier [ES]: Admisible de Cozzone. Esta es la tensión lineal elástica tal que produce Ftu en la fibra extrema.